## ｸﾛﾑ及び3価ｸﾛﾑ化合物
資料３－４ ステンレス鋼溶接材料に対する算出例 【クロム及び３価クロム化合物】
本作業シートでは，次のことを前提として算出しております。算出に際しては，水色の欄に該当データをご記入ください。
・ヒュームについては，移動量が把握できる場合は「土壌への排出及び廃棄物」，移動量が把握できない場合は「大気への排出」としています。
・スラグ，スパッタ及び残材については，すべて「廃棄物」として算出しています。
・溶接工程における水域への排出量は，「０」とみなしています。
・廃棄物については，すべて事業所外への移動としています。
この作業シートは，溶接工程における指定化学物質の環境への排出量及び廃棄物に含まれる量を算出するためのものです。
（工程） | 溶接材料 NC-36L，棒径4.0mm，棒長350mmを用いて溶接
溶接材料 DW-316L，1.2mmφ，12.5kgスプール巻ワイヤをシールドガスCO2を用いて溶接
溶接材料 MG-S316LS，1.2mmφ，20kgスプール巻きワイヤをシールドガスAr＋2%O2を用いて溶接
溶接材料 TG-S316L，2.4mmφ，5kg溶加棒を用いてティグ溶接
溶接材料 US-B309L，0.4mmt×50mmw×60kg及びPF-B1，20kgを用いて肉盛溶接
指定化学物質及びそれを取り扱う工程の名称 |  |  | (1)溶接材料に含まれる指定化学物質の年間取扱量の算出 | [5 empty] | (2)残材中に含まれる指定化学物質の 含有量の算出 |  | (3)指定化学物質の溶接による製造品としての搬出量の算出 |  |  | (4)指定化学物質のヒュームとしての 排出量及び移動量の算出
指定化学物質 を含む原材料， 資材等を取り扱う 工程の名称 | Aで取り扱う原材料， 資材等に含まれる 指定化学物質名 |  | Bを含む 溶接材料の 名称 |  | Cの 年間取扱量 | C中のBの 含有率 | Cに 含まれる Bの年間 取扱量 | Bの 年間取扱量 | 残材率 | 残材中の Bの含有量 | C中のBの 溶着金属への 移行率 | C中のBの 製造品 としての 搬出量 | Bの製造品 としての 搬出量の合計 | Bのヒューム への移行率 | Bのヒューム としての 移動量及び 排出量
A | B |  | C |  | kg/年 | % | kg/年 | kg/年 | % | kg/年 | % | kg/年 | kg/年 | % | kg/年
[5 empty] | D | E | F | G | H | I | J | K | L | M | N
[7 empty] | =D×E÷100 | (Fの合計) |  | =F×H÷100 |  | =(F-I)×J÷100 | (Kの合計) |  | =(F-I)×M÷100
溶接 | クロム及び３価クロム化合物 |  | NC-36L |  | 10000 | 16 | 1600 | 10075 | 14 | 224 | 85 | 1169.6 | 8597.03 | 0.4 | 5.5
|  |  | DW-316L |  | 10000 | 18 | 1800 |  | 0.15 | 2.7 | 90 | 1617.57 |  | 0.4 | 7.19
|  |  | MG-S316LS |  | 10000 | 19 | 1900 |  | 0.15 | 2.85 | 95 | 1802.29 |  | 0.4 | 7.59
|  |  | TG-S316L |  | 10000 | 19 | 1900 |  | 5 | 95 | 99.9 | 1803.2 |  | 0.1 | 1.81
|  |  | US-B309L |  | 10000 | 22 | 2200 |  | 0.6 | 13.2 | 90 | 1968.12 |  | 0 | 0
|  |  | PF-B1 |  | 15000 | 4.5 | 675 |  | 0 | 0 | 35 | 236.25 |  | 0 | 0
(5)指定化学物質の環境への排出量の算出 |  |  |  | (6)廃棄物に含まれる移動量の算出 |  |  | G: (7)本工程における排出量，移動量の集計
(7A)ヒュームの土壌への排出量及び廃棄物としての移動量が把握できる場合
ヒュームの土壌への排出量及び廃棄物としての移動量が把握できる場合 | [6 empty] | G: 物質番号; H: 指定化学物質名; I: 排出量; M: 移動量
(5A) | ヒュームの 土壌への 排出率 | Bのヒューム としての土壌 への排出量 |  | (6A) | Bの残材を 含めた廃棄物 としての 移動量 |  |  |  |  | 大気への排出 | 公共用水域 への排出 | 当該事業所 における 土壌への排出 | 当該事業所 における 埋立処分 | 下水道 への移動 | 当該事業所の 外への移動
| % | kg/年 |  |  | kg/年 |  |  |  |  | kg/年 | kg/年 | kg/年 | kg/年 | kg/年 | kg/年
| P | Q |  |  | R |  |  | U | V | W | X | Y | Z | AA | AB
|  | =N×P÷100 |  |  | =F-K-Q |  |  | V: =B; Y: =Q; AB: =R
| 1 | 0.06 |  |  | 430.34 |  |  | U: 68; V: クロム及び ３価クロム化合物; Y: 0.06; AB: 430.34
| 1 | 0.07 |  |  | 182.36 |  |  | Y: 0.07; AB: 182.36
| 1 | 0.08 |  |  | 97.63 |  |  | Y: 0.08; AB: 97.63
| 1 | 0.02 |  |  | 96.78 |  |  | Y: 0.02; AB: 96.78
| 0 | 0 |  |  | 231.88 |  |  | Y: 0; AB: 231.88
| 0 | 0 |  |  | 438.75 |  |  | Y: 0; AB: 438.75
[8 empty] | 合計 |  | 0 | 0 | 0.23 | 0 | 0 | 1477.74
(7B)ヒュームの土壌への排出量及び廃棄物としての移動量が把握できない場合
ヒュームの土壌への排出量及び廃棄物としての移動量が把握できない場合 | [7 empty] | U: 物質番号; V: 指定化学物質名; W: 排出量; AA: 移動量
(5B) | Bのヒューム としての大気 への排出量 |  |  | (6B) | Bの残材を 含めた廃棄物 としての 移動量 |  |  |  |  | 大気への排出 | 公共用水域 への排出 | 当該事業所 における 土壌への排出 | 当該事業所 における 埋立処分 | 下水道 への移動 | 当該事業所の 外への移動
| kg/年 |  |  |  | kg/年 |  |  |  |  | kg/年 | kg/年 | kg/年 | kg/年 | kg/年 | kg/年
| S |  |  |  | T |  |  | AC | AD | AE | AF | AG | AH | AI | AJ
| =N |  |  |  | =F-K-S |  |  | AD: =B; AE: =S; AJ: =T
| 5.5 |  |  |  | 424.9 |  |  | AC: 68; AD: クロム及び ３価クロム化合物; AE: 5.5; AJ: 424.9
| 7.19 |  |  |  | 175.24 |  |  | AE: 7.19; AJ: 175.24
| 7.59 |  |  |  | 90.12 |  |  | AE: 7.59; AJ: 90.12
| 1.81 |  |  |  | 94.99 |  |  | AE: 1.81; AJ: 94.99
| 0 |  |  |  | 231.88 |  |  | AE: 0; AJ: 231.88
| 0 |  |  |  | 438.75 |  |  | AE: 0; AJ: 438.75
[8 empty] | 合計 |  | 22.09 | 0 | 0 | 0 | 0 | 1455.88
※数値は，Cに含まれるBの年間取扱量(F)を除き，小数点以下２桁で算出及び表示しています。
溶接材料のMSDS 2項の値を用いてください。
貴社でデータをお持ちでない場合
別表２をご利用ください。
貴社でデータをお持ちでない場合
別表３をご利用ください。
貴社でデータをお持ちでない場合
別表１-１，１-２及び１-３をご利用ください。
貴社のデータをご使用ください。

## ﾆｯｹﾙ
資料３－４ ステンレス鋼溶接材料に対する算出例 【ニッケル】
本作業シートでは，次のことを前提として算出しております。算出に際しては，水色の欄に該当データをご記入ください。
・ヒュームについては，移動量が把握できる場合は「土壌への排出及び廃棄物」，移動量が把握できない場合は「大気への排出」としています。
・スラグ，スパッタ及び残材については，すべて「廃棄物」として算出しています。
・溶接工程における水域への排出量は，「０」とみなしています。
・廃棄物については，すべて事業所外への移動としています。
この作業シートは，溶接工程における指定化学物質の環境への排出量及び廃棄物に含まれる量を算出するためのものです。
（工程） | 溶接材料 NC-36L，棒径4.0mm，棒長350mmを用いて溶接
溶接材料 DW-316L，1.2mmφ，12.5kgスプール巻ワイヤをシールドガスCO2を用いて溶接
溶接材料 MG-S316LS，1.2mmφ，20kgスプール巻きワイヤをシールドガスAr＋2%O2を用いて溶接
溶接材料 TG-S316L，2.4mmφ，5kg溶加棒を用いてティグ溶接
溶接材料 US-B309L，0.4mmt×50mmw×60kg及びPF-B1，20kgを用いて肉盛溶接
指定化学物質及びそれを取り扱う工程の名称 |  |  | (1)溶接材料に含まれる指定化学物質の年間取扱量の算出 | [5 empty] | (2)残材中に含まれる指定化学物質の 含有量の算出 |  | (3)指定化学物質の溶接による製造品としての搬出量の算出 |  |  | (4)指定化学物質のヒュームとしての 排出量及び移動量の算出
指定化学物質 を含む原材料， 資材等を取り扱う 工程の名称 | Aで取り扱う原材料， 資材等に含まれる 指定化学物質名 |  | Bを含む 溶接材料の 名称 |  | Cの 年間取扱量 | C中のBの 含有率 | Cに 含まれる Bの年間 取扱量 | Bの 年間取扱量 | 残材率 | 残材中の Bの含有量 | C中のBの 溶着金属への 移行率 | C中のBの 製造品 としての 搬出量 | Bの製造品 としての 搬出量の合計 | Bのヒューム への移行率 | Bのヒューム としての 移動量及び 排出量
A | B |  | C |  | kg/年 | % | kg/年 | kg/年 | % | kg/年 | % | kg/年 | kg/年 | % | kg/年
[5 empty] | D | E | F | G | H | I | J | K | L | M | N
[7 empty] | =D×E÷100 | (Fの合計) |  | =F×H÷100 |  | =(F-I)×J÷100 | (Kの合計) |  | =(F-I)×M÷100
溶接 | ニッケル |  | NC-36L |  | 10000 | 8.5 | 850 | 5550 | 14 | 119 | 98 | 716.38 | 5286.73 | 0.2 | 1.46
|  |  | DW-316L |  | 10000 | 11 | 1100 |  | 0.15 | 1.65 | 98 | 1076.38 |  | 0.2 | 2.2
|  |  | MG-S316LS |  | 10000 | 12 | 1200 |  | 0.15 | 1.8 | 98 | 1174.24 |  | 0.2 | 2.4
|  |  | TG-S316L |  | 10000 | 12 | 1200 |  | 5 | 60 | 99.9 | 1138.86 |  | 0.1 | 1.14
|  |  | US-B309L |  | 10000 | 12 | 1200 |  | 0.6 | 7.2 | 99 | 1180.87 |  | 0 | 0
|  |  | PF-B1 |  | 15000 | 0 | 0 |  | 0 | 0 | 0 | 0 |  | 0 | 0
(5)指定化学物質の環境への排出量の算出 |  |  |  | (6)廃棄物に含まれる移動量の算出 |  |  | G: (7)本工程における排出量，移動量の集計
(7A)ヒュームの土壌への排出量及び廃棄物としての移動量が把握できる場合
ヒュームの土壌への排出量及び廃棄物としての移動量が把握できる場合 | [6 empty] | G: 物質番号; H: 指定化学物質名; I: 排出量; M: 移動量
(5A) | ヒュームの 土壌への 排出率 | Bのヒューム としての土壌 への排出量 |  | (6A) | Bの残材を 含めた廃棄物 としての 移動量 |  |  |  |  | 大気への排出 | 公共用水域 への排出 | 当該事業所 における 土壌への排出 | 当該事業所 における 埋立処分 | 下水道 への移動 | 当該事業所の 外への移動
| % | kg/年 |  |  | kg/年 |  |  |  |  | kg/年 | kg/年 | kg/年 | kg/年 | kg/年 | kg/年
| P | Q |  |  | R |  |  | U | V | W | X | Y | Z | AA | AB
|  | =N×P÷100 |  |  | =F-K-Q |  |  | V: =B; Y: =Q; AB: =R
| 1 | 0.01 |  |  | 133.61 |  |  | U: 231; V: ニッケル; Y: 0.01; AB: 133.61
| 1 | 0.02 |  |  | 23.6 |  |  | Y: 0.02; AB: 23.6
| 1 | 0.02 |  |  | 25.74 |  |  | Y: 0.02; AB: 25.74
| 1 | 0.01 |  |  | 61.13 |  |  | Y: 0.01; AB: 61.13
| 0 | 0 |  |  | 19.13 |  |  | Y: 0; AB: 19.13
| 0 | 0 |  |  | 0 |  |  | Y: 0; AB: 0
[8 empty] | 合計 |  | 0 | 0 | 0.06 | 0 | 0 | 263.21
(7B)ヒュームの土壌への排出量及び廃棄物としての移動量が把握できない場合
ヒュームの土壌への排出量及び廃棄物としての移動量が把握できない場合 | [7 empty] | U: 物質番号; V: 指定化学物質名; W: 排出量; AA: 移動量
(5B) | Bのヒューム としての大気 への排出量 |  |  | (6B) | Bの残材を 含めた廃棄物 としての 移動量 |  |  |  |  | 大気への排出 | 公共用水域 への排出 | 当該事業所 における 土壌への排出 | 当該事業所 における 埋立処分 | 下水道 への移動 | 当該事業所の 外への移動
| kg/年 |  |  |  | kg/年 |  |  |  |  | kg/年 | kg/年 | kg/年 | kg/年 | kg/年 | kg/年
| S |  |  |  | T |  |  | AC | AD | AE | AF | AG | AH | AI | AJ
| =N |  |  |  | =F-K-S |  |  | AD: =B; AE: =S; AJ: =T
| 1.46 |  |  |  | 132.16 |  |  | AC: 231; AD: ニッケル; AE: 1.46; AJ: 132.16
| 2.2 |  |  |  | 21.42 |  |  | AE: 2.2; AJ: 21.42
| 2.4 |  |  |  | 23.36 |  |  | AE: 2.4; AJ: 23.36
| 1.14 |  |  |  | 60 |  |  | AE: 1.14; AJ: 60
| 0 |  |  |  | 19.13 |  |  | AE: 0; AJ: 19.13
| 0 |  |  |  | 0 |  |  | AE: 0; AJ: 0
[8 empty] | 合計 |  | 7.2 | 0 | 0 | 0 | 0 | 256.07
※数値は，Cに含まれるBの年間取扱量(F)を除き，小数点以下２桁で算出及び表示しています。
貴社のデータをご使用ください。
溶接材料のMSDS 2項の値を用いてください。
貴社でデータをお持ちでない場合
別表２をご利用ください。
貴社でデータをお持ちでない場合
別表３をご利用ください。
貴社でデータをお持ちでない場合
別表１-１，１-２及び１-３をご利用ください。

## ﾏﾝｶﾞﾝ及びその化合物
資料３－４ ステンレス鋼溶接材料に対する算出例 【マンガン及びその化合物】
本作業シートでは，次のことを前提として算出しております。算出に際しては，水色の欄に該当データをご記入ください。
・ヒュームについては，移動量が把握できる場合は「土壌への排出及び廃棄物」，移動量が把握できない場合は「大気への排出」としています。
・スラグ，スパッタ及び残材については，すべて「廃棄物」として算出しています。
・溶接工程における水域への排出量は，「０」とみなしています。
・廃棄物については，すべて事業所外への移動としています。
この作業シートは，溶接工程における指定化学物質の環境への排出量及び廃棄物に含まれる量を算出するためのものです。
（工程） | 溶接材料 NC-36L，棒径4.0mm，棒長350mmを用いて溶接
溶接材料 DW-316L，1.2mmφ，12.5kgスプール巻ワイヤをシールドガスCO2を用いて溶接
溶接材料 MG-S316LS，1.2mmφ，20kgスプール巻きワイヤをシールドガスAr＋2%O2を用いて溶接
溶接材料 TG-S316L，2.4mmφ，5kg溶加棒を用いてティグ溶接
溶接材料 US-B309L，0.4mmt×50mmw×60kg及びPF-B1，20kgを用いて肉盛溶接
指定化学物質及びそれを取り扱う工程の名称 |  |  | (1)溶接材料に含まれる指定化学物質の年間取扱量の算出 | [5 empty] | (2)残材中に含まれる指定化学物質の 含有量の算出 |  | (3)指定化学物質の溶接による製造品としての搬出量の算出 |  |  | (4)指定化学物質のヒュームとしての 排出量及び移動量の算出
指定化学物質 を含む原材料， 資材等を取り扱う 工程の名称 | Aで取り扱う原材料， 資材等に含まれる 指定化学物質名 |  | Bを含む 溶接材料の 名称 |  | Cの 年間取扱量 | C中のBの 含有率 | Cに 含まれる Bの年間 取扱量 | Bの 年間取扱量 | 残材率 | 残材中の Bの含有量 | C中のBの 溶着金属への 移行率 | C中のBの 製造品 としての 搬出量 | Bの製造品 としての 搬出量の合計 | Bのヒューム への移行率 | Bのヒューム としての 移動量及び 排出量
A | B |  | C |  | kg/年 | % | kg/年 | kg/年 | % | kg/年 | % | kg/年 | kg/年 | % | kg/年
[5 empty] | D | E | F | G | H | I | J | K | L | M | N
[7 empty] | =D×E÷100 | (Fの合計) |  | =F×H÷100 |  | =(F-I)×J÷100 | (Kの合計) |  | =(F-I)×M÷100
溶接 | マンガン及びその化合物 |  | NC-36L |  | 10000 | 2.5 | 250 | 1475 | 14 | 35 | 50 | 107.5 | 859.72 | 2.0 | 4.3
|  |  | DW-316L |  | 10000 | 2.5 | 250 |  | 0.15 | 0.38 | 60 | 149.77 |  | 4.5 | 11.23
|  |  | MG-S316LS |  | 10000 | 2.0 | 200 |  | 0.15 | 0.3 | 90 | 179.73 |  | 2.0 | 3.99
|  |  | TG-S316L |  | 10000 | 2.0 | 200 |  | 5 | 10 | 99.9 | 189.81 |  | 0.1 | 0.19
|  |  | US-B309L |  | 10000 | 2.0 | 200 |  | 0.6 | 1.2 | 70 | 139.16 |  | 0 | 0
|  |  | PF-B1 |  | 15000 | 2.5 | 375 |  | 0 | 0 | 25 | 93.75 |  | 0 | 0
(5)指定化学物質の環境への排出量の算出 |  |  |  | (6)廃棄物に含まれる移動量の算出 |  |  | G: (7)本工程における排出量，移動量の集計
(7A)ヒュームの土壌への排出量及び廃棄物としての移動量が把握できる場合
ヒュームの土壌への排出量及び廃棄物としての移動量が把握できる場合 | [6 empty] | G: 物質番号; H: 指定化学物質名; I: 排出量; M: 移動量
(5A) | ヒュームの 土壌への 排出率 | Bのヒューム としての土壌 への排出量 |  | (6A) | Bの残材を 含めた廃棄物 としての 移動量 |  |  |  |  | 大気への排出 | 公共用水域 への排出 | 当該事業所 における 土壌への排出 | 当該事業所 における 埋立処分 | 下水道 への移動 | 当該事業所の 外への移動
| % | kg/年 |  |  | kg/年 |  |  |  |  | kg/年 | kg/年 | kg/年 | kg/年 | kg/年 | kg/年
| P | Q |  |  | R |  |  | U | V | W | X | Y | Z | AA | AB
|  | =N×P÷100 |  |  | =F-K-Q |  |  | V: =B; Y: =Q; AB: =R
| 1 | 0.04 |  |  | 142.46 |  |  | U: 311; V: マンガン及び その化合物; Y: 0.04; AB: 142.46
| 1 | 0.11 |  |  | 100.12 |  |  | Y: 0.11; AB: 100.12
| 1 | 0.04 |  |  | 20.23 |  |  | Y: 0.04; AB: 20.23
| 1 | 0 |  |  | 10.19 |  |  | Y: 0; AB: 10.19
| 0 | 0 |  |  | 60.84 |  |  | Y: 0; AB: 60.84
| 0 | 0 |  |  | 281.25 |  |  | Y: 0; AB: 281.25
[8 empty] | 合計 |  | 0 | 0 | 0.19 | 0 | 0 | 615.09
(7B)ヒュームの土壌への排出量及び廃棄物としての移動量が把握できない場合
ヒュームの土壌への排出量及び廃棄物としての移動量が把握できない場合 | [7 empty] | U: 物質番号; V: 指定化学物質名; W: 排出量; AA: 移動量
(5B) | Bのヒューム としての大気 への排出量 |  |  | (6B) | Bの残材を 含めた廃棄物 としての 移動量 |  |  |  |  | 大気への排出 | 公共用水域 への排出 | 当該事業所 における 土壌への排出 | 当該事業所 における 埋立処分 | 下水道 への移動 | 当該事業所の 外への移動
| kg/年 |  |  |  | kg/年 |  |  |  |  | kg/年 | kg/年 | kg/年 | kg/年 | kg/年 | kg/年
| S |  |  |  | T |  |  | AC | AD | AE | AF | AG | AH | AI | AJ
| =N |  |  |  | =F-K-S |  |  | AD: =B; AE: =S; AJ: =T
| 4.3 |  |  |  | 138.2 |  |  | AC: 311; AD: マンガン及び その化合物; AE: 4.3; AJ: 138.2
| 11.23 |  |  |  | 89 |  |  | AE: 11.23; AJ: 89
| 3.99 |  |  |  | 16.28 |  |  | AE: 3.99; AJ: 16.28
| 0.19 |  |  |  | 10 |  |  | AE: 0.19; AJ: 10
| 0 |  |  |  | 60.84 |  |  | AE: 0; AJ: 60.84
| 0 |  |  |  | 281.25 |  |  | AE: 0; AJ: 281.25
[8 empty] | 合計 |  | 19.71 | 0 | 0 | 0 | 0 | 595.57
※数値は，Cに含まれるBの年間取扱量(F)を除き，小数点以下２桁で算出及び表示しています。
溶接材料のMSDS 2項の値を用いてください。
貴社でデータをお持ちでない場合
別表２をご利用ください。
貴社でデータをお持ちでない場合
別表３をご利用ください。
貴社でデータをお持ちでない場合
別表１-１，１-２及び１-３をご利用ください。
貴社のデータをご使用ください。

## ﾓﾘﾌﾞﾃﾞﾝ及びその化合物
資料３－４ ステンレス鋼溶接材料に対する算出例 【モリブデン及びその化合物】
本作業シートでは，次のことを前提として算出しております。算出に際しては，水色の欄に該当データをご記入ください。
・ヒュームについては，移動量が把握できる場合は「土壌への排出及び廃棄物」，移動量が把握できない場合は「大気への排出」としています。
・スラグ，スパッタ及び残材については，すべて「廃棄物」として算出しています。
・溶接工程における水域への排出量は，「０」とみなしています。
・廃棄物については，すべて事業所外への移動としています。
この作業シートは，溶接工程における指定化学物質の環境への排出量及び廃棄物に含まれる量を算出するためのものです。
（工程） | 溶接材料 NC-36L，棒径4.0mm，棒長350mmを用いて溶接
溶接材料 DW-316L，1.2mmφ，12.5kgスプール巻ワイヤをシールドガスCO2を用いて溶接
溶接材料 MG-S316LS，1.2mmφ，20kgスプール巻きワイヤをシールドガスAr＋2%O2を用いて溶接
溶接材料 TG-S316L，2.4mmφ，5kg溶加棒を用いてティグ溶接
溶接材料 US-B309L，0.4mmt×50mmw×60kg及びPF-B1，20kgを用いて肉盛溶接
指定化学物質及びそれを取り扱う工程の名称 |  |  | (1)溶接材料に含まれる指定化学物質の年間取扱量の算出 | [5 empty] | (2)残材中に含まれる指定化学物質の 含有量の算出 |  | (3)指定化学物質の溶接による製造品としての搬出量の算出 |  |  | (4)指定化学物質のヒュームとしての 排出量及び移動量の算出
指定化学物質 を含む原材料， 資材等を取り扱う 工程の名称 | Aで取り扱う原材料， 資材等に含まれる 指定化学物質名 |  | Bを含む 溶接材料の 名称 |  | Cの 年間取扱量 | C中のBの 含有率 | Cに 含まれる Bの年間 取扱量 | Bの 年間取扱量 | 残材率 | 残材中の Bの含有量 | C中のBの 溶着金属への 移行率 | C中のBの 製造品 としての 搬出量 | Bの製造品 としての 搬出量の合計 | Bのヒューム への移行率 | Bのヒューム としての 移動量及び 排出量
A | B |  | C |  | kg/年 | % | kg/年 | kg/年 | % | kg/年 | % | kg/年 | kg/年 | % | kg/年
[5 empty] | D | E | F | G | H | I | J | K | L | M | N
[7 empty] | =D×E÷100 | (Fの合計) |  | =F×H÷100 |  | =(F-I)×J÷100 | (Kの合計) |  | =(F-I)×M÷100
溶接 | モリブデン及びその化合物 |  | NC-36L |  | 10000 | 1.5 | 150 | 900 | 14 | 21 | 98 | 126.42 | 852.94 | 0.2 | 0.26
|  |  | DW-316L |  | 10000 | 2.5 | 250 |  | 0.15 | 0.38 | 98 | 244.63 |  | 0.2 | 0.5
|  |  | MG-S316LS |  | 10000 | 2.5 | 250 |  | 0.15 | 0.38 | 98 | 244.63 |  | 0.2 | 0.5
|  |  | TG-S316L |  | 10000 | 2.5 | 250 |  | 5 | 12.5 | 99.9 | 237.26 |  | 0.1 | 0.24
(5)指定化学物質の環境への排出量の算出 |  |  |  | (6)廃棄物に含まれる移動量の算出 |  |  | G: (7)本工程における排出量，移動量の集計
(7A)ヒュームの土壌への排出量及び廃棄物としての移動量が把握できる場合
ヒュームの土壌への排出量及び廃棄物としての移動量が把握できる場合 | [6 empty] | G: 物質番号; H: 指定化学物質名; I: 排出量; M: 移動量
(5A) | ヒュームの 土壌への 排出率 | Bのヒューム としての土壌 への排出量 |  | (6A) | Bの残材を 含めた廃棄物 としての 移動量 |  |  |  |  | 大気への排出 | 公共用水域 への排出 | 当該事業所 における 土壌への排出 | 当該事業所 における 埋立処分 | 下水道 への移動 | 当該事業所の 外への移動
| % | kg/年 |  |  | kg/年 |  |  |  |  | kg/年 | kg/年 | kg/年 | kg/年 | kg/年 | kg/年
| P | Q |  |  | R |  |  | U | V | W | X | Y | Z | AA | AB
|  | =N×P÷100 |  |  | =F-K-Q |  |  | V: =B; Y: =Q; AB: =R
| 1 | 0 |  |  | 23.58 |  |  | U: 346; V: モリブデン及び その化合物; Y: 0; AB: 23.58
| 1 | 0.01 |  |  | 5.36 |  |  | Y: 0.01; AB: 5.36
| 1 | 0.01 |  |  | 5.36 |  |  | Y: 0.01; AB: 5.36
| 1 | 0 |  |  | 12.74 |  |  | Y: 0; AB: 12.74
[8 empty] | 合計 |  | 0 | 0 | 0.02 | 0 | 0 | 47.04
(7B)ヒュームの土壌への排出量及び廃棄物としての移動量が把握できない場合
ヒュームの土壌への排出量及び廃棄物としての移動量が把握できない場合 | [7 empty] | U: 物質番号; V: 指定化学物質名; W: 排出量; AA: 移動量
(5B) | Bのヒューム としての大気 への排出量 |  |  | (6B) | Bの残材を 含めた廃棄物 としての 移動量 |  |  |  |  | 大気への排出 | 公共用水域 への排出 | 当該事業所 における 土壌への排出 | 当該事業所 における 埋立処分 | 下水道 への移動 | 当該事業所の 外への移動
| kg/年 |  |  |  | kg/年 |  |  |  |  | kg/年 | kg/年 | kg/年 | kg/年 | kg/年 | kg/年
| S |  |  |  | T |  |  | AC | AD | AE | AF | AG | AH | AI | AJ
| =N |  |  |  | =F-K-S |  |  | AD: =B; AE: =S; AJ: =T
| 0.26 |  |  |  | 23.32 |  |  | AC: 346; AD: モリブデン及び その化合物; AE: 0.26; AJ: 23.32
| 0.5 |  |  |  | 4.87 |  |  | AE: 0.5; AJ: 4.87
| 0.5 |  |  |  | 4.87 |  |  | AE: 0.5; AJ: 4.87
| 0.24 |  |  |  | 12.5 |  |  | AE: 0.24; AJ: 12.5
[8 empty] | 合計 |  | 1.5 | 0 | 0 | 0 | 0 | 45.56
※数値は，Cに含まれるBの年間取扱量(F)を除き，小数点以下２桁で算出及び表示しています。
溶接材料のMSDS 2項の値を用いてください。
貴社でデータをお持ちでない場合
別表２をご利用ください。
貴社でデータをお持ちでない場合
別表３をご利用ください。
貴社でデータをお持ちでない場合
別表１-１，１-２及び１-３をご利用ください。
貴社のデータをご使用ください。

## 提出用ﾃﾞ-ﾀ
溶接工程用作業シート(算出プログラム)
(7)本工程における排出量，移動量の集計
(7A)ヒュームの土壌への排出量及び廃棄物としての移動量が把握できる場合
第一種指定化学物質の名称 |  |  |  | クロム及び３価クロム化合物 | ニッケル | マンガン及びその化合物 | モリブデン及びその化合物
第一種指定化学物質の号番号 |  |  |  | 68 | 231 | 311 | 346
排出量 | イ 大気への排出 (各指定化学物質Wの合計) | kg/年 | AM | 0 | 0 | 0 | 0
| ロ 公共用水域への排出 (各指定化学物質Xの合計) | kg/年 | AN | 0 | 0 | 0 | 0
| ハ 当該事業所における土壌への排出（ニ以外） (各指定化学物質Yの合計) | kg/年 | AO | 0.23 | 0.06 | 0.19 | 0.02
| ニ 当該事業所における埋立処分 (各指定化学物質Zの合計) | kg/年 | AP | 0 | 0 | 0 | 0
移動量 | イ 下水道への移動 (各指定化学物質AAの合計) | kg/年 | AQ | 0 | 0 | 0 | 0
| ロ 当該事業所の外への移動（イ以外） (各指定化学物質ABの合計) | kg/年 | AR | 1477.74 | 263.21 | 615.09 | 47.04
(7B)ヒュームの土壌への排出量及び廃棄物としての移動量が把握できない場合
第一種指定化学物質の名称 |  |  |  | クロム及び３価クロム化合物 | ニッケル | マンガン及びその化合物 | モリブデン及びその化合物
第一種指定化学物質の号番号 |  |  |  | 68 | 231 | 311 | 346
排出量 | イ 大気への排出 (各指定化学物質AEの合計) | kg/年 | AS | 22.09 | 7.2 | 19.71 | 1.5
| ロ 公共用水域への排出 (各指定化学物質AFの合計) | kg/年 | AT | 0 | 0 | 0 | 0
| ハ 当該事業所における土壌への排出（ニ以外） (各指定化学物質AGの合計) | kg/年 | AU | 0 | 0 | 0 | 0
| ニ 当該事業所における埋立処分 (各指定化学物質AHの合計) | kg/年 | AV | 0 | 0 | 0 | 0
移動量 | イ 下水道への移動 (各指定化学物質AIの合計) | kg/年 | AW | 0 | 0 | 0 | 0
| ロ 当該事業所の外への移動（イ以外） (各指定化学物質AJの合計) | kg/年 | AX | 1455.88 | 256.07 | 595.57 | 45.56
※数値は小数点以下２桁で算出及び表示しています。